## UMWELT
|  | Straßenaufbruch | Straßenaufbruch | Auffüllung | Auffüllung | Auffüllung | Auffüllung | Grundwasser
Probendaten | Probennummer | UST-26-0002769-01 | UST-26-0002769-02 | UST-26-0002769-03 | UST-26-0002769/03-1 | UST-26-0002769/04-1 | UST-26-0002769/05-1 | 426811
Eingang
| Probenbezeichnung | MP01-BW63245360 | Asp03-BW6324536 0 | MP02-BW63245360 | MP03-BW63245360 | MP04-BW63245360 | MP05-BW63245360 | 6324-536-GWM2
Naphthalin | mg/kg TS | <0,05 | <0,05
Acenaphthylen | mg/kg TS | <0,05 | <0,05
Acenaphthen | mg/kg TS | <0,05 | <0,05
Fluoren | mg/kg TS | <0,05 | <0,05
Phenanthren | mg/kg TS | 0.13 | 0.088
Anthracen | mg/kg TS | <0,05 | <0,05
Fluoranthen | mg/kg TS | 0.12 | 0.065
Pyren | mg/kg TS | 0.13 | 0.079
Benzo(a)anthracen | mg/kg TS | 0.061 | <0,05
Chrysen | mg/kg TS | 0.1 | 0.063
Benzo(b)fluoranthen | mg/kg TS | 0.09 | 0.057
Benzo(k)fluoranthen | mg/kg TS | <0,05 | <0,05
Benzo(a)pyren | mg/kg TS | 0.088 | <0,05
Dibenz(ah)anthracen | mg/kg TS | <0,05 | <0,05
Benzo(ghi)perylen | mg/kg TS | 0.13 | 0.083
Indeno(1,2,3-cd)pyren | mg/kg TS | <0,05 | <0,05
Summe PAK (16) | mg/kg TS | 0.849 | 0.435
Eluat |  | - | -
Phenolindex | mg/l | <0,01 | <0,01
Siebung < 2 mm |  |  |  | ja | ja | ja | ja
Trockenmasse (TM) | % |  |  | 97.1 | 87.5 | 95.6 | 88.8
Königswasseraufschluss |  |  |  | - | - | - | -
Aufschlussfaktor KÖWA |  |  |  | - | - | - | -
Arsen | mg/kg TS |  |  | 7.3 | 6.9 | 7.7 | 7
Blei | mg/kg TS |  |  | 4.2 | 12 | 17 | 8.6
Cadmium | mg/kg TS |  |  | <0,3 | <0,3 | <0,3 | <0,3
Chrom | mg/kg TS |  |  | 9.3 | 25 | 7.3 | 28
Kupfer | mg/kg TS |  |  | 5.3 | 14 | 7.7 | 15
Nickel | mg/kg TS |  |  | 13 | 24 | 9.5 | 27
Quecksilber | mg/kg TS |  |  | <0,05 | <0,05 | <0,05 | <0,05
Thallium | mg/kg TS |  |  | <0,25 | <0,25 | <0,25 | <0,25
Zink | mg/kg TS |  |  | 17 | 23 | 1 | 26
TOC | % TS |  |  | 1 | 0.1 | <0,1 | <0,1
Kohlenwasserstoffe C10 - C22 | mg/kg TS |  |  | <50 | <50 | <50 | <50
Kohlenwasserstoffe C10 - C40 | mg/kg TS |  |  | 860 | <50 | <50 | <50
Naphthalin | mg/kg TS |  |  | <0,05 | <0,05 | <0,05 | <0,05
Acenaphthylen | mg/kg TS |  |  | <0,05 | <0,05 | <0,05 | <0,05
Acenaphthen | mg/kg TS |  |  | <0,05 | <0,05 | <0,05 | <0,05
Fluoren | mg/kg TS |  |  | <0,05 | <0,05 | <0,05 | <0,05
Phenanthren | mg/kg TS |  |  | <0,05 | <0,05 | <0,05 | <0,05
Anthracen | mg/kg TS |  |  | <0,05 | <0,05 | <0,05 | <0,05
Fluoranthen | mg/kg TS |  |  | <0,05 | <0,05 | <0,05 | <0,05
Pyren | mg/kg TS |  |  | <0,05 | <0,05 | <0,05 | <0,05
Benzo(a)anthracen | mg/kg TS |  |  | <0,05 | <0,05 | <0,05 | <0,05
Chrysen | mg/kg TS |  |  | <0,05 | <0,05 | <0,05 | <0,05
Benzo(b)fluoranthen | mg/kg TS |  |  | <0,05 | <0,05 | <0,05 | <0,05
Benzo(k)fluoranthen | mg/kg TS |  |  | <0,05 | <0,05 | <0,05 | <0,05
Benzo(a)pyren | mg/kg TS |  |  | <0,05 | <0,05 | <0,05 | <0,05
Dibenz(ah)anthracen | mg/kg TS |  |  | <0,05 | <0,05 | <0,05 | <0,05
Benzo(ghi)perylen | mg/kg TS |  |  | <0,05 | <0,05 | <0,05 | <0,05
Indeno(1,2,3-cd)pyren | mg/kg TS |  |  | <0,05 | <0,05 | <0,05 | <0,05
Summe PAK (16) nach EBV | mg/kg TS |  |  | 0.4 | 0.4 | 0.4 | 0.4
PCB Nr. 28 | mg/kg TS |  |  | <0,003 | <0,003 | <0,003 | <0,003
PCB Nr. 52 | mg/kg TS |  |  | <0,003 | <0,003 | <0,003 | <0,003
PCB Nr. 101 | mg/kg TS |  |  | <0,003 | <0,003 | <0,003 | <0,003
PCB Nr. 118 | mg/kg TS |  |  | <0,003 | <0,003 | <0,003 | <0,003
PCB Nr. 138 | mg/kg TS |  |  | <0,003 | <0,003 | <0,003 | <0,003
PCB Nr. 153 | mg/kg TS |  |  | <0,003 | <0,003 | <0,003 | <0,003
PCB Nr. 180 | mg/kg TS |  |  | <0,003 | <0,003 | <0,003 | <0,003
Summe PCB nach EBV | mg/kg TS |  |  | 0.011 | 0.011 | 0.011 | 0.011
Extrahierbare organisch gebundene Halogene (EOX) | mg/kg TS |  |  | <0,5 | <0,5 | <0,5 | <0,5
Eluat (Wasser/Feststoff = 2 l/kg) |  |  |  | - | - | - | -
Masse der Laboratoriumsprobe in g | g |  |  | - | - | - | -
Eluatvolumen in L | L |  |  | - | - | - | -
pH-Wert (H2O) |  |  |  | 8 | 8.2 | 7.9 | 8
Beitemperatur für pH-Wert | °C |  |  | 18.6 | 19.9 | 19.3 | 18.8
Leitfähigkeit [25°C], elektrische | µS/cm |  |  | 188 | 440 | 153 | 966
Sulfat (SO4) | mg/l |  |  | 13 | 8.5 | 18 | 17
Arsen | mg/l |  |  | 0.002 | <0,001 | 0.003 | <0,001
Blei | mg/l |  |  | <0,001 | <0,001 | 0.001 | <0,001
Cadmium | mg/l |  |  | <0,0001 | <0,0001 | <0,0001 | <0,0001
Chrom | mg/l |  |  | 0.002 | <0,001 | 0.002 | <0,001
Kupfer | mg/l |  |  | 0.002 | 0.001 | 0.003 | 0.002
Nickel | mg/l |  |  | <0,001 | <0,001 | <0,001 | <0,001
Quecksilber | mg/l |  |  | 3e-05 | 3e-05 | 3e-05 | 3e-05
Thallium | mg/l |  |  | <0,0002 | 0.00092 | 0.00025 | <0,0002
Zink | mg/l |  |  | 0.049 | 0.032 | 0.032 | 0.034
Naphthalin | µg/l |  |  | <0,05 | n.n. | n.n. | 0.14
Acenaphthylen | µg/l |  |  | n.n. | n.n. | n.n. | n.n.
Acenaphthen | µg/l |  |  | <0,01 | 0.014 | 0.022 | 0.023
Fluoren | µg/l |  |  | 0.011 | <0,01 | <0,010 | <0,01
Phenanthren | µg/l |  |  | 0.026 | <0,01 | <0,010 | 0.011
Anthracen | µg/l |  |  | n.n. | n.n. | n.n. | n.n.
Fluoranthen | µg/l |  |  | 0.033 | <0,01 | 0.013 | 0.014
Pyren | µg/l |  |  | 0.025 | <0,01 | 0.01 | <0,01
Benzo(a)anthracen | µg/l |  |  | n.n. | n.n. | n.n. | n.n.
Chrysen | µg/l |  |  | n.n. | n.n. | n.n. | n.n.
Benzo(b)fluoranthen | µg/l |  |  | n.n. | n.n. | n.n. | n.n.
Benzo(k)fluoranthen | µg/l |  |  | n.n. | n.n. | n.n. | n.n.
Benzo(a)pyren | µg/l |  |  | n.n. | n.n. | n.n. | n.n.
Dibenzo(a,h)anthracen | µg/l |  |  | n.n. | n.n. | n.n. | n.n.
Benzo(g,h,i)perylen | µg/l |  |  | n.n. | n.n. | n.n. | n.n.
Indeno(1,2,3-cd)pyren | µg/l |  |  | n.n. | n.n. | n.n. | n.n.
1-Methylnaphthalin | µg/l |  |  | <0,05 | n.n. | n.n. | <0,050
2-Methylnaphthalin | µg/l |  |  | <0,05 | n.n. | n.n. | <0,050
Summe Naphthaline nach EBV | µg/l |  |  | 0.075 | - | - | 0.19
Summe PAK EBV | µg/l |  |  | 0.1 | 0.034 | 0.055 | 0.058
PCB Nr. 28 | µg/l |  |  | n.n. | n.n. | n.n. | n.n.
PCB Nr. 52 | µg/l |  |  | n.n. | n.n. | n.n. | n.n.
PCB Nr. 101 | µg/l |  |  | n.n. | n.n. | n.n. | n.n.
PCB Nr. 118 | µg/l |  |  | n.n. | n.n. | n.n. | n.n.
PCB Nr. 138 | µg/l |  |  | n.n. | n.n. | n.n. | n.n.
PCB Nr. 153 | µg/l |  |  | n.n. | n.n. | n.n. | n.n.
PCB Nr. 180 | µg/l |  |  | n.n. | n.n. | n.n. | n.n.
Summe PCB nach EBV | µg/l |  |  | - | - | - | -
Färbung | - | [6 empty] | farblos
Geruch | - | [6 empty] | nein
Trübung | - | [6 empty] | klar
ph-Wert | - | [6 empty] | 7.6
Säurekap bis pH 4,3 | mmol/l | [6 empty] | 3.4
Oxidierbarkeit | mg/l | [6 empty] | 1.5
KMnO4-Index | mg/l | [6 empty] | 0.38
Ammonium | mg/l | [6 empty] | 0.04
Calcium | mg/l | [6 empty] | 170
Magnesium | mg/l | [6 empty] | 50
Chlorid | mg/l | [6 empty] | 290
Nitrat | mg/l | [6 empty] | 22
Sulfat (SO4) | mg/l | [6 empty] | 57
Sulfid leicht freisetzbar | mg/l | [6 empty] | <0,04
Kalk. Kohlensäure | mg/l | [6 empty] | <1
Carbonathärte | mg/l | [6 empty] | 93.8
Nichtcarbonathärte | mg/l | [6 empty] | 258
Gesamthärte | mg/l | [6 empty] | 353
Gesamthärte | mmol/l | [6 empty] | 6.3
Betonaggressivität Labor | - | [6 empty] | Nicht angreifend
Calcium | mol/m³ | [6 empty] | 4.2
Neutralssalze | mol/m³ | [6 empty] | 9.4

## Beton_Wasser
Prüfung und Beurteilung von betonangreifenden Wässern nach DIN 4030-1:2008-06
Grenzwerte zur Beurteilung nach DIN 4030 Teil 1: 2008-06
Chemisches Merkmal | XA1 schwach angreifend | XA2 mäßig angreifend | XA3 stark angreifend | Milieu unstimmig
pH-Wert | ≤ 6,5 und ≥ 5,5 | < 5,5 und ≥ 4,5 | < 4,5 und ≥ 4,0 | < 4,0
Magnesium (Mg2+) | ≥ 300 und ≤ 1000 | > 1000 und ≤ 3000 | > 3000 bis zur Sättigung
Ammonium (NH4+) | ≥ 15 und ≤ 30 | > 30 und ≤ 60 | > 60 und ≤ 100 | > 100
Sulfat (SO42-) | ≥ 200 und ≤ 600 | > 600 und ≤ 3000 | > 3000 und ≤ 6000 | > 6000
CO2 (angreifend) | ≥ 15 und ≤ 40 | > 40 und ≤ 100 | > 100 bis zur Sättigung
Sulfid (S2-) | - | -
Probenbezeichnung | pH-Wert | Magnesium (Mg2+) [mg/l] | Ammonium (NH4+) [mg/l] | Sulfat (SO42-) [mg/l] | CO2 (angreifend) [mg/l] | Sulfid (S2-) [mg/l] | Einstufung | Einstufung | Tiefe | Formation
6324-536-GWM2 | 7.6 | 50 | 0.04 | 57 | <1 | <0,04 | XA0 | nicht betonangreifend

## Korrosion_Wasser
Beurteilung von Wässern auf die Korrosionswahrscheinlichkeit metallischer Werkstoffe nach DIN 50 929-3:2018-03
Bewertungsmatrix |  |  |  |  | Abschätzung der Korrosionswahrscheinlichkeit (DIN 50 929/T. 3, Tab. 7):
Nr. | Merkmal und Dimension | Bewertungsziffer für |  |  | Unlegierte und niedriglegierte Stähle in Wasser | [8 empty] | Feuerverzinkte Stähle
|  | unlegiertes Eisen | verzinkten Stahl |  | Freie Korrosion im Unterwasserbereich: |  |  |  |  | W0- bzw. W1-Wert | Mulden- und Lochkorrosion | Flächen- korrosion |  | Ausbildung der Deckschicht im Unterwasserbereich: |  |  |  | WD- bzw. WL-Wert | Güte der Deckschicht
1 | Wasserart | N1 | M1 |  | W0 = N1 + N3 + N4 + N5 + N6 + N3/N4 |  |  |  |  | ≥ 0 | sehr gering | sehr gering |  | WD = M1 + M3 + M4 + M5 + M6 |  |  |  | ≥ 0 | sehr gut
| fließendes Gewässer | 0 | -2 | [6 empty] | -1 bis -4 | gering | sehr gering | [5 empty] | -1 bis -4 | gut
| stehende Gewässer | -1 | 1 |  | Korrosion an der Wasser/Luft-Grenze: |  |  |  |  | < -4 bis -8 | mittel | gering |  | Korrosion an der Wasser/Luft-Grenze: |  |  |  | < -4 bis -8 | befriedigend
| Küste von Binnenseen | -3 | -3 |  | W1 = W0 - N1 + N2 * N3 |  |  |  |  | < -8 | hoch | mittel |  | WL = WD + M2 |  |  |  | < -8 | nicht ausreichend
| anaeerob. Moor, Meeresküste | -5 | -5
2 | Lage des Objektes | N2 | M2 |  | Abschätzung der mittleren Korrosionsgeschwindigkeit (DIN 50 929/T. 3, Tab. 8):
| Unterwasserbereich | 0 | 0
| Wasser/Luft-Bereich | 1 | -6 |  | Freie Korrosion im Unterwasserbereich: |  |  |  |  | W0- bzw. W1-Wert | Abtragsrate w (100 a) [mm/a] | max. Eindringrate wL,max (30 a) [mm/a] | Bemerkung
| Spritzwasserbereich | 0.3 | -2 |  | W0 = N1 + N3 + N4 + N5 + N6 + N3/N4 |  |  |  |  | ≥ 0 | 0.01 | 0.05 | örtliche Korrosion überwiegt im Wasser-/Luft-Wechselbereich, die wL,max-Werte nehmen zeitlich ab
3 | c (Cl-) + 2 c (SO42-) [mmol/m³] | N3 | M3 | [6 empty] | -1 bis -4 | 0.02 | 0.1
| < 1 | 0 | 0 |  | Korrosion an der Wasser/Luft-Grenze: |  |  |  |  | < -4 bis -8 | 0.05 | 0.2
| 1 bis 5 | -2 | 0 |  | W1 = W0 - N1 + N2 * N3 |  |  |  |  | < -8 | 0.1 | 0.5
| 5 bis 25 | -4 | -1
| 25 bis 100 | -6 | -2
| 100 bis 300 | -7 | -3
| > 300 | -8 | -4
4 | Säurekapazität bis pH 4,3 (Alkalität KS4,3) [mol/m3] | N4 | M4
| < 1 | 1 | -1
| 1 bis 2 | 2 | 1
| 2 bis 4 | 3 | 1
| 4 bis 6 | 4 | 0
| > 6 | 5 | -1
5 | c (Ca2+) [mol/m3] | N5 | M5
| < 0,5 | -1 | 0
| 0,5 bis 2 | 0 | 2
| 2 bis 8 | 1 | 3
| > 8 | 2 | 4
6 | pH-Wert [mol/m3] | N6 | M6
| < 5,5 | -3 | -6
| 5,5 bis 6,5 | -2 | -4
| 6,5 bis 7,0 | -1 | -1
| 7,0 bis 7,5 | 0 | 1
| > 7,5 | 1 | 1
7 | Objekt/Wasser-Potential Uh [V] | N7
(zur Feststellung der Fremdkathoden)
| -0,2 bis -0,1 | -2
| -0,1 bis 0,0 | -5
| > 0 | -8
Probenbezeichnung | pH-Wert | Calcium Ca2+ [mg/l] | Chlorid Cl- [mg/l] | Sulfat (SO42-) [mg/l] | Säurekapazität [mmol/l] | N1 | N2 | N3 | N4 | N5 | N6 | N7 | M1 | M2 | M3 | M4 | M5 | M6 | W0 | W1 | WD | WL |  | Unlegierte und niedriglegierte Stähle in Wasser | [7 empty] | Feuerverzinkte Stähle |  | Tiefe | Formation
[24 empty] | Freie Korrosion im Unterwasserbereich |  |  |  | Korrosion an der Wasser/Luft-Grenze: |  |  |  | Unterwasserbereich | Korrosion an der Wasser/Luft-Grenze
[24 empty] | Mulden- und Lochkorrosion | Flächenkorrosion | Abtragungsrate w (100 a) in mm/a | Max. Eindringtiefe WLmax(30a) in mm/a | Mulden- und Lochkorrosion | Flächenkorrosion | Abtragungsrate w (100 a) in mm/a | Max. Eindringtiefe WLmax(30a) in mm/a | Güte der Deckschichten
6324-536-GWM2 | 7.6 | 170 | 290 | 57 | 3.4 | 0 | 0 | -4 | 3 | 1 | 1 |  | -2 | 0 | -1 | 1 | 3 | 1 | 0 | 0 | 2 | 2 | 6324-536-GWM2 | sehr gering | sehr gering | 0.01 | 0.05 | sehr gering | sehr gering | 0.01 | 0.05 | sehr gut | sehr gut

## Beton_Boden
Prüfung und Beurteilung von betonangreifenden Böden nach DIN 4030-1:2008-06
Chemisches Merkmal | XA1 schwach angreifend | XA2 mäßig angreifend | XA3 stark angreifend | Milieu unstimmig
Sulfat (SO42-) insgesamt | ≥ 2 000 und ≤ 3 000 | > 3 000 und ≤ 12 000 | > 12 000 und ≤ 24 000 | > 24 000
Säuregrad | > 200 Bauman-Gully | in der Praxis nicht anzutreffen
Probenbezeichnung | Sulfat (SO42-) insgesamt | Säuregrad | Einstufung | Tiefe | Formation

## Korrosion_Boden
Beurteilung von Böden auf die Korrosionswahrscheinlichkeit metallischer Werkstoffe nach DIN 50 929-3:2018-03
Bewertungsmatrix
Z | Merkmal und Dimension | Bewertungsziffer |  | Z | Merkmal und Dimension | Bewertungsziffer
1 | Anteil an abschlämmbaren Bestandteilen [%] | Z1 |  | 8 | Sulfat-Gehalt [mg/kg] | Z8
| < 10 | 4 |  |  | < 2 | 0
| 10 bis 30 | 2 |  |  | 2 bis 5 | -1
| 30 bis 50 | 0 |  |  | > 5 bis 10 | -2
| 50 bis 80 | -2 |  |  | > 10 | -3
| > 80 | -4 |  | 9 | Neutralsalze Cl&SO4 im Eluat [mmol/kg] | Z9
| Verunreinigungen | -12 |  |  | < 3 | 0
2 | spezifischer elektrischer Bodenwiderstand [Ωm] | Z2 |  |  | 3 bis 10 | -1
| > 500 | 4 |  |  | 10 bis 30 | -2
| 200 bis 500 | 2 |  |  | 30 bis 100 | -3
| 50 bis 200 | 0 |  |  | > 100 | -4
| 20 bis 50 | -2 |  | Z | Örtliche Gegebenheiten | Bewertungsziffer
| 10 bis 20 | -4 |  | 10 | Grundwasser vorhanden | Z10
| < 10 | -6 |  |  | nie | 0
3 | Wassergehalt [%] | Z3 |  |  | immer | -1
| < 20 | 0 |  |  | zeitweise | -2
| > 20 | -1 |  | 11 | Schwankungen des Bodenwiderstandes horizontal | Z11
4 | pH-Wert | Z4 |  |  | ¦ΔZ2¦ < 2 | 0
| > 9 | 2 |  |  | 2 ≤¦ΔZ2¦≤ 3 | -2
| 6 bis 9 | 0 |  |  | ¦ΔZ2¦> 3 | -4
| 4 bis 6 | -1 |  | 12 | unterschiedliche Bodenwiderstände vertikal | Z12
| < 4 | -3 |  |  | ¦ΔZ2¦ < 2 | 0
5 | Säurekapazität bis pH 4,3 [mmol/kg] | Z5 |  |  | 2 ≤¦ΔZ2¦≤ 3 | -1
| > 1000 | 3 |  |  | ¦ΔZ2¦> 3 | -2
| 200 bis 1000 | 1 |  | 13 | Bodenhomogenität | Z13
| < 200 | 0 |  |  | homogen | 0
6 | Basekapazität bis pH 7,0 [mmol/kg] | Z6 |  |  | inhomogen | -6
| < 2,5 | 0 |  | 14 | Bodenhomogenität pH-Werte | Z14
| 2,5 bis 5 | -2 |  |  | ¦ΔZ4¦ < 1,5 | 0
| 5 bis 10 | -4 |  |  | ¦ΔZ4¦ ≥ 1,5 | -6
| 10 bis 20 | -6 |  | 15 | Boden-Potenzial U (Cu/CuSo4) [V] | Z15
| 20 bis 30 | -8 |  |  | < -0,5 | 0
| > 30 | -10 |  |  | -0,5 bis -0,4 | -3
7 | Sulfid-Gehalt [mg/kg] | Z7 |  |  | -0,4 bis -0,3 | -8
| < 5 | 0 |  |  | > -0,3 | -10
| 5 bis 10 | -3
| > 10 | -6
| Probenbezeichnung | Feinkorn [%] | spez. el. Bodenwiderstand | Wassergehalt [%] | pH-Wert | Säurekapazität | Basekapazität | Sulfid | Sulfat | Neutralsalze | Z1 | Z2 | Z3 | Z4 | Z5 | Z6 | Z7 | Z8 | Z9 | Z10 | Z11 | Z12 | Z13 | Z14 | Z15